## Конвейер
1. Обезжиривание, подогреваемая ванна 45-55 гр.С | 2. Промывка горячая 2 минуты ОБЯЗАТЕЛЬНО | 3. Промывка холодная 2 минуты | 4. Подтравливание фольги. 1,5-2мин. При Т=20-30гр.С. | 5. Обработка в слабой 10-15% серке 20-30сек. делал на глаз. (mial) | 6. Промывка холодная 2 минуты | 7. Предактиватор 2 минуты Предактиватор - насыщенный раствор поваренной соли, >120 г/л | 8. Активатор. 10 минут | 9. Промывка 30-40 сек в пластиковой кювете под краном с холодной водой. Причем плату интенсивно качаю для прокачки воды через отверстия. | 10. Ускоритель 2 минуты | 11. Промывка? После ускорителя в принципе можно не промывать. И так и так нормально выходит. Я сейчас промываю так же где то 30 сек, качая плату. Всегда результат 100%. На этой стадии в последнее время сбоев не бывает вообще. Всегда четкая активация и красивая, розовая последующая хим. медь. | 12. Меднение (химическое) 15 минут переодически покачивая плату Количество калиевых реактивов 0.01г | 13. Промывка 2 минуты. | 14. Декапирование в 10% растворе серной кислоты 1-2мин. | 15. Гальваника | 16. Промывка
|  |  | Персульфат аммония |  |  | NaCL растворяем в 1 лире воды при 20 градусах до тех пор, пока соль не переста- нет растворять- ся. Потом слить жидкость с осадка не растворенной соли и использо- вать как предактиватор. | Плату после предактиватора не промывать!!! СРАЗУ В АКТИВАТОР!!!
100 г/л
Серная кислота
Раствор обезжиривания: |  |  |  | 10-20 г/л | [6 empty] | После многисленных экспериментов остановился на таком.
Едкий натр ...............................50 г |  |  | После подтравы в персульфате обязательно обработка в слабой серке, делал на глаз, наверно что то около 10-15% (mial) | [5 empty] | Ускоритель - раствор каустической соды (NaOH) 15-20 г/л. |  | 15 г. купорос, |  | 90 г/л купорос,
Кальцинированная сода…....30 г | [10 empty] | 2 г. хлорид никеля, |  | 200 г/л серная кислота плотностью 1.84,
Фосфорнокислый натрий.....30 г | [10 empty] | 15 г. едкий натр, |  | 0.125 г/л поваренная соль, (без Йода!!!)
Жидкое стекло (канц. клей) ...5 г | [10 empty] | 30 г. трилон Б, |  | 6 мл/л добавка J-KEM CU-400.
Вода...................................до 1000 г | [10 empty] | 10 мг. калий роданистый, |  | Аноды АМФ площадью 1.4 дм2 каждый.
Температура 40..50 градусов, не больше. | [10 empty] | 10 мг. красная кровяная соль, |  | Ванна на 6 литров, ток 2.3 А на дм2. Время 1 час. При большем токе начинает мутнеть покрытие по краям платы. С добавкой RV-T делал и на 3 А, было нормально.
20 мл. формалин.
Раствор обезжиривания2 от mial: |  |  |  |  | АКТИВАТОР от Ruzik |  |  | АКТИВАТОР от mial |  | В отдельной емкости в половине воды растворяем купорос, затем никель. В другой емкости и второй половине воды растворяем сначала NaOH, затем Трилон Б. Второй раствор медленно при перемешивании добавляем к первому. Фильтруем и добавляем стабилизаторы (калий роданистый и железосинеродистый). Этот раствор без формалина хранится долго, так что можно мешать на большой объем сразу, например в 5 литровой канистре и потом отливать для меднения нужное количество.
Едкий натр ...............................10 г |  |  |  | Изготовление АКТИВАТОРА от Ruzik (по мотивам АКТИВАТОРА от mial):
Кальцинированная сода…....30 г |  |  |  |  | Вот так я делал последний раз, все прекрасно работает до сих пор.
Тринатрийфосфат....................30 г |  |  |  |  | 1. Растворяем 0,25 гр хлорида палладия в 5 мл. соляной кислоты. Греем на бане 5..10 минут. Потом туда добавляем 5 мл воды и также греем на бане 5..10 минут. | [7 empty] | Электролит для RV-T
Вода..................................До 1000 г | [12 empty] | 220 г/л купорос,
Температура 40..50 градусов, не больше. | [12 empty] | 60 г/л серная кислота плотностью 1.84,
[5 empty] | 2. Тоже самое с оловом. Берем 15 грамм хлорида олова, растворяем его в 3 мл соляной кислоты. Греем на бане 5..10 минут, затем добавляем туда 3 мл воды и опять греем 5..10 минут. | [7 empty] | 0.09 г/л поваренная соль, (без Йода!!!)
Я растворял все в разных емкостях, потом тупо сливал все вместе и доливал необходимиое количество воды. Температура не больше 50 градусов. Обработка горячей водой обязательна. Обезжиривает хорошо (mial) | [12 empty] | 4 мл/л добавка Chemeta RV-T
3. Оба эти раствора остужаем до 16..18 градусов.
4. Затем к раствору хлорида палладия приливаем тоненькой струйкой раствор хлорида олова при постоянном помешивании.
5. Ставим этот раствор на баню и кипятим постоянно помешивая 15 минут.
6. Берем 700...750 мл. дистиллированной воды, нагреваем до 100 градусов и растворяем в ней 220 грамм соли NaCL, затем добавляем туда остаток солянной кислоты - 22 мл.
Калий железосинеродистый ККС- 0,01 г\л, (разводим 1 грамм реактива в 100 мл воды, затем берем шприцем 1 мл. этого раствора - это будет 0,01 грамм.) Так-же разводим Калий Роданистый
7. Далее важный момент. Берем горячий (только что снятый с бани) раствор хлорида палладия и хлорида олова, вливаем в него кипящий (100 градусов) раствор соли NaCl, все перемешиваем. Делаем это в нормальной посуде, что бы не треснуло.
Натрий фосфорнокислый 3-зам. 12 водный = тринатрийфосфат
8. Остужаем естественным образом.
примечания от Ruzik: |  |  |  |  | 9. Раствор активации готов.
По 1 пункту, рецепт где клей канцелярский, то раствор можно нагреть до 100 градусов и кипятить в нем платку. Если температура будет 50 ..60 градусов,
то обезжиривание идет плохо. Я сам сегодня пробовал этот раствор, нормально обезжирилось при 100 градусах (покипело минутку).
mial говорил, если нагреть этот раствор выше 60 градусов, то плата покрывается какой то фосфатной пленкой. Я нагрел и пленки не увидел.
7 пункт, NaCL растворяем в 1 лире воды при 20 градусах до тех пор, пока соль не перестанет растворяться, то есть раствор должен быть насыщенным.
120 грамм соли явно мало. Потом слить жидкость с осадка не растворенной соли и использовать как предактиватор.
Задача предактиватора - не допустить попадания воды, которая находится на плате после промывок, в раствор активатора.
11 пункт, промывка не нужна в принципе, так как в растворе хим. меднения присутствует NaOH. Если использовать какой то другой состав хим. меднения, где нет NaOH, то промывка обязательна.
15 пункт рецепт раствора для добавки Cu-400, а для добавки RV-T состав электролита другой.
А если плата лежала после хим меди долго, сутки и более, то сначала обезжиривание по 1 пункту, промывка, потом декапирование, промывка, потом гальваника.